## ap=1,00xd; ae=1,00xd
Nutfräsen
ap: 1,00 x d
ae: 1,00 x d
Katalog-Nr. 179504 |  |  | Ø
|  |  | 4 |  | 5 |  | 6 |  | 8 |  | 10 |  | 12 |  | 16 |  | 20
Werkstoffbezeichnung | Festigkeit | Härte | Vc | fz | Vc | fz | Vc | fz | Vc | fz | Vc | fz | Vc | fz | Vc | fz | Vc | fz
| N/mm² |  | mm/min | mm/Zahn | mm/min | mm/Zahn | mm/min | mm/Zahn | mm/min | mm/Zahn | mm/min | mm/Zahn | mm/min | mm/Zahn | mm/min | mm/Zahn | mm/min | mm/Zahn
Allgemeine Baustähle | ≤ 500
≤ 1000
Automatenstähle | ≤ 850
≤ 1000
Unlegierte Vergütungsstähle | ≤ 700
≤ 850
≤ 1000
unlegierte Einsatzstähle | ≤ 850
Legierte Vergütungsstähle | ≤ 1000
≤ 1400
Legierte Einsatzstähle | ≤ 1000
≤ 1400
Nitrierstähle | ≤ 1000
≤ 1400
Werkzeugstähle | ≤ 850
≤ 1400
Schnellarbeitsstähle | ≤ 1400
Federstähle |  | ≤ 350 HB
Rostfrei Stähle
-geschwefelt | ≤ 900
-austenitisch | ≤ 1100
-martensitisch | ≤ 1500
Gehärtete Stähle |  | ≤ 48 HRC
≤ 66 HRC
Gusseisen |  | ≤ 240 HB
≤ 350 HB
Kugelgraphit- und Temperguss |  | ≤ 240 HB
≤ 350 HB
Hartguss |  | ≤ 350 HB
Titan und Titan-Legierungen | ≤ 850
≤ 1250
Sonderlegierung | ≤ 2000
Aluminium und Al-Legierungen | ≤ 400
AL-Knetlegierung | ≤ 650
Al-Gusslegierung
≤ 10 % Si | ≤ 600
≤ 24 % Si | ≤ 600
Magnesium-Legierungen | ≤ 400
Kupfer | ≤ 500
Messing
- kurzspanend | ≤ 600
- langspanend | ≤ 600
Bronzen
-kurzspanend | ≤ 600
≤ 850
-langspanend | ≤ 850
≤ 1000
Kunststoffe
-duroplastisch |  |  | 120 | 0.015 | 120 | 0.018 | 120 | 0.022 | 120 | 0.028 | 120 | 0.034 | 120 | 0.04 | 120 | 0.05 | 120 | 0.058
-thermoplastisch |  |  | 120 | 0.015 | 120 | 0.018 | 120 | 0.022 | 120 | 0.028 | 120 | 0.034 | 120 | 0.04 | 120 | 0.05 | 120 | 0.058
Graphit |  |  | 340 | 0.022 | 340 | 0.026 | 340 | 0.031 | 340 | 0.039 | 340 | 0.048 | 340 | 0.056 | 340 | 0.07 | 340 | 0.061
Glas-/Kohlefaserverstärkt |  |  | 120 | 0.015 | 120 | 0.018 | 120 | 0.022 | 120 | 0.028 | 120 | 0.034 | 120 | 0.04 | 120 | 0.05 | 120 | 0.058
Die angegebenen Schnittwerte sind Richtwerte. Die für den jeweiligen Bearbeitungsfall optimalen Daten sollten im Versuch oder während der Bearbeitung ermittelt werden.

## ap=1,50xd; ae=0,25xd
schruppen
ap: 1,50 x d
ae: 0,25 x d
Katalog-Nr. 179504 |  |  | Ø
|  |  | 4 |  | 5 |  | 6 |  | 8 |  | 10 |  | 12 |  | 16 |  | 20
Werkstoffbezeichnung | Festigkeit | Härte | Vc | fz | Vc | fz | Vc | fz | Vc | fz | Vc | fz | Vc | fz | Vc | fz | Vc | fz
| N/mm² |  | mm/min | mm/Zahn | mm/min | mm/Zahn | mm/min | mm/Zahn | mm/min | mm/Zahn | mm/min | mm/Zahn | mm/min | mm/Zahn | mm/min | mm/Zahn | mm/min | mm/Zahn
Allgemeine Baustähle | ≤ 500
≤ 1000
Automatenstähle | ≤ 850
≤ 1000
Unlegierte Vergütungsstähle | ≤ 700
≤ 850
≤ 1000
unlegierte Einsatzstähle | ≤ 850
Legierte Vergütungsstähle | ≤ 1000
≤ 1400
Legierte Einsatzstähle | ≤ 1000
≤ 1400
Nitrierstähle | ≤ 1000
≤ 1400
Werkzeugstähle | ≤ 850
≤ 1400
Schnellarbeitsstähle | ≤ 1400
Federstähle |  | ≤ 350 HB
Rostfrei Stähle
-geschwefelt | ≤ 900
-austenitisch | ≤ 1100
-martensitisch | ≤ 1500
Gehärtete Stähle |  | ≤ 48 HRC
≤ 66 HRC
Gusseisen |  | ≤ 240 HB
≤ 350 HB
Kugelgraphit- und Temperguss |  | ≤ 240 HB
≤ 350 HB
Hartguss |  | ≤ 350 HB
Titan und Titan-Legierungen | ≤ 850
≤ 1250
Sonderlegierung | ≤ 2000
Aluminium und Al-Legierungen | ≤ 400
AL-Knetlegierung | ≤ 650
Al-Gusslegierung
≤ 10 % Si | ≤ 600
≤ 24 % Si | ≤ 600
Magnesium-Legierungen | ≤ 400
Kupfer | ≤ 500
Messing
- kurzspanend | ≤ 600
- langspanend | ≤ 600
Bronzen
-kurzspanend | ≤ 600
≤ 850
-langspanend | ≤ 850
≤ 1000
Kunststoffe
-duroplastisch |  |  | 180 | 0.026 | 180 | 0.032 | 180 | 0.037 | 180 | 0.048 | 180 | 0.058 | 180 | 0.068 | 180 | 0.085 | 180 | 0.098
-thermoplastisch |  |  | 180 | 0.026 | 180 | 0.032 | 180 | 0.037 | 180 | 0.048 | 180 | 0.058 | 180 | 0.068 | 180 | 0.085 | 180 | 0.098
Graphit |  |  | 510 | 0.037 | 510 | 0.045 | 510 | 0.052 | 510 | 0.067 | 510 | 0.081 | 510 | 0.095 | 510 | 0.118 | 510 | 0.137
Glas-/Kohlefaserverstärkt |  |  | 180 | 0.026 | 180 | 0.032 | 180 | 0.037 | 180 | 0.048 | 180 | 0.058 | 180 | 0.068 | 180 | 0.085 | 180 | 0.098
Die angegebenen Schnittwerte sind Richtwerte. Die für den jeweiligen Bearbeitungsfall optimalen Daten sollten im Versuch oder während der Bearbeitung ermittelt werden.

## ap=1,50xd; ae=0,10xd
schlichten
ap: 1,50 x d
ae: 0,10 x d
Katalog-Nr. 179504 |  |  | Ø
|  |  | 4 |  | 5 |  | 6 |  | 8 |  | 10 |  | 12 |  | 16 |  | 20
Werkstoffbezeichnung | Festigkeit | Härte | Vc | fz | Vc | fz | Vc | fz | Vc | fz | Vc | fz | Vc | fz | Vc | fz | Vc | fz
| N/mm² |  | mm/min | mm/Zahn | mm/min | mm/Zahn | mm/min | mm/Zahn | mm/min | mm/Zahn | mm/min | mm/Zahn | mm/min | mm/Zahn | mm/min | mm/Zahn | mm/min | mm/Zahn
Allgemeine Baustähle | ≤ 500
≤ 1000
Automatenstähle | ≤ 850
≤ 1000
Unlegierte Vergütungsstähle | ≤ 700
≤ 850
≤ 1000
unlegierte Einsatzstähle | ≤ 850
Legierte Vergütungsstähle | ≤ 1000
≤ 1400
Legierte Einsatzstähle | ≤ 1000
≤ 1400
Nitrierstähle | ≤ 1000
≤ 1400
Werkzeugstähle | ≤ 850
≤ 1400
Schnellarbeitsstähle | ≤ 1400
Federstähle |  | ≤ 350 HB
Rostfrei Stähle
-geschwefelt | ≤ 900
-austenitisch | ≤ 1100
-martensitisch | ≤ 1500
Gehärtete Stähle |  | ≤ 48 HRC
≤ 66 HRC
Gusseisen |  | ≤ 240 HB
≤ 350 HB
Kugelgraphit- und Temperguss |  | ≤ 240 HB
≤ 350 HB
Hartguss |  | ≤ 350 HB
Titan und Titan-Legierungen | ≤ 850
≤ 1250
Sonderlegierung | ≤ 2000
Aluminium und Al-Legierungen | ≤ 400
AL-Knetlegierung | ≤ 650
Al-Gusslegierung
≤ 10 % Si | ≤ 600
≤ 24 % Si | ≤ 600
Magnesium-Legierungen | ≤ 400
Kupfer | ≤ 500
Messing
- kurzspanend | ≤ 600
- langspanend | ≤ 600
Bronzen
-kurzspanend | ≤ 600
≤ 850
-langspanend | ≤ 850
≤ 1000
Kunststoffe
-duroplastisch |  |  | 240 | 0.041 | 240 | 0.05 | 240 | 0.059 | 240 | 0.076 | 240 | 0.092 | 240 | 0.107 | 240 | 0.134 | 240 | 0.155
-thermoplastisch |  |  | 240 | 0.041 | 240 | 0.05 | 240 | 0.059 | 240 | 0.076 | 240 | 0.092 | 240 | 0.107 | 240 | 0.134 | 240 | 0.155
Graphit |  |  | 680 | 0.058 | 680 | 0.065 | 680 | 0.082 | 680 | 0.106 | 680 | 0.128 | 680 | 0.149 | 680 | 0.187 | 680 | 0.217
Glas-/Kohlefaserverstärkt |  |  | 240 | 0.041 | 240 | 0.05 | 240 | 0.059 | 240 | 0.076 | 240 | 0.092 | 240 | 0.107 | 240 | 0.134 | 240 | 0.155
Die angegebenen Schnittwerte sind Richtwerte. Die für den jeweiligen Bearbeitungsfall optimalen Daten sollten im Versuch oder während der Bearbeitung ermittelt werden.